## MURATURA
PRODOTTO | DESCRIZIONE | TESTO DI CAPITOLATO
MM105 | Malta muratura cementizia M5 | Esecuzione di muratura con malta premiscelata in polvere MM105 composta da cemento, calce aerea ed aggregati calcarei in curva granulometrica da 0 a 1,4 mm. Avente resistenza alla compressione di 5,6 N/mm² a 28 gg. Classificata M5 sec. EN 998-2. Massa volumica dopo essiccazione a 105 °C pari a 1720 kg/m³.
MMT01 | Malta muratura termoisolante M2,5 | Esecuzione di muratura con malta termoisolante premiscelata in polvere MMT01 composta da cemento, calce aerea aggregati calcarei, perle in EPS in curva granulometrica da 0 a 2,8 mm. Avente resistenza alla compressione di 2,5 N/mm² a 28 gg. Classificata M2,5 sec. EN 998-2. Massa volumica dopo essiccazione a 105 °C pari a 650 kg/m³, λ = 0,21 W/mK
MMT02 | Malta muratura termoisolante M5 | Esecuzione di muratura con malta termoisolante premiscelata in polvere MMT02 composta da cemento, calce aerea aggregati calcarei, perle in EPS in curva granulometrica da 0 a 2,8 mm. Avente resistenza alla compressione di 5 N/mm² a 28 gg. Classificata M5 sec. EN 998-2. Massa volumica dopo essiccazione a 105 °C pari a 650 kg/m³, λ = 0,23 W/mK
MC | Malta muratura cementizia colorata M5 | Esecuzione di muratura con malta premiscelata colorata per facciavista in polvere MC composta da cemento, calce aerea, pigmenti colorati ed aggregati calcarei in curva granulometrica da 0 a 1,4 mm.Avente resistenza alla compressione di 5 N/mm² a 28 gg. Classificata M5 sec. EN 998-2. Massa volumica dopo essiccazione a 105 °C pari a 1600 kg/m³.
MM20B | Malta muratura cementizia facciavista M5 | Esecuzione di muratura con malta premiscelata facciavista in polvere MM20B composta da cemento, calce aerea aggregati calcarei ed additivi idrorepellenti in curva granulometrica da 0 a 1,4 mm. Avente resistenza alla compressione di 5,6 N/mm² a 28 gg. Classificata M5 sec. EN 998-2. Massa volumica dopo essiccazione a 105 °C pari a 1600 kg/m³.
MM20G | Malta muratura cementizia facciavista M5 | Esecuzione di muratura con malta premiscelata in polvere MM20G composta da cemento, calce aerea aggregati calcarei ed additivi idrorepellenti in curva granulometrica da 0 a 1,4 mm. Avente resistenza alla compressione di 5,1 N/mm² a 28 gg. Classificata M5 sec. EN 998-2. Massa volumica dopo essiccazione a 105 °C pari a 1600 kg/m³.
Le seguenti informazioni sono il risultato delle nostre attuali esperienze e competenze. L'applicatore deve valutare la piena idoneità del materiale all'impiego previsto,assumendosi ogni responsabilità derivante dall'uso. La MAGIX s.r.l si riserva di effettuare modifiche di ogni tipo senza alcun preavviso. Versione 01_2020

## RIPRISTINO
PRODOTTO | DESCRIZIONE | TESTO DI CAPITOLATO
MM40 | Malta da ripristino cementizia R1 | Esecuzione opera di ripristino del calcestruzzo com malta premiscelata in polvere MM40 composta da cemento ed aggregati calcarei in curva granulometrica da 0 a 1,4 mm. Avente resistenza alla compressione di 10 N/mm² a 28 gg. Classificata R1 sec. EN 1504-3. Massa volumica dopo essiccazione a 105 °C pari a 1550 kg/m³.
TISSOTROPIC-MIX | Malta da ripristino cementizia R4 | Esecuzione opera di ripristino del calcestruzzo con malta premiscelata in polvere TISSOTROPIC-MIX composta da cemento ed aggregati calcarei in curva granulometrica da 0 a 2,5 mm. Avente resistenza alla compressione di 65 N/mm² a 28 gg. Classificata R4 sec. EN 1504-3. Massa volumica dopo essiccazione a 105 °C pari a 150 kg/m³.
TISSOTROPIC-STRAIN | Malta da ripristino cementizia R3 | Esecuzione opera di ripristino del calcestruzzo con malta premiscelata in polvere TISSOTROPIC-STRAIN composta da cemento ed aggregati calcarei in curva granulometrica da 0 a 2,5 mm. Avente resistenza alla compressione di 25 N/mm² a 28 gg. Classificata R4 sec. EN 1504-3. Massa volumica dopo essiccazione a 105 °C pari a 1950 kg/m³.
Le seguenti informazioni sono il risultato delle nostre attuali esperienze e competenze. L'applicatore deve valutare la piena idoneità del materiale all'impiego previsto,assumendosi ogni responsabilità derivante dall'uso. La MAGIX s.r.l si riserva di effettuare modifiche di ogni tipo senza alcun preavviso. Versione 01_2020

## INTONACI
PRODOTTO | DESCRIZIONE | TESTO DI CAPITOLATO
RZ16 | Malta cementizia da rinzaffo | Applicazione di rinzaffo con malta premiscelata in polvere composta da cemento ed aggregati calcarei in curva granulometrica da 0 a 1,4 mm. Avente resistenza alla compressione di 4,2 N/mm² a 28 gg. Classificata CSII sec. EN 998-1. Massa volumica dopo essiccazione a 105 °C pari a 1400 kg/m³. Resistenza alla diffusione del vapore μ= 15
RZ19 | Malta cementizia da rinzaffo | Applicazione di rinzaffo con malta premiscelata in polvere composta da cemento fibre in poliacronilite ed aggregati calcarei in curva granulometrica da 0 a 1,4 mm. Avente resistenza alla compressione di 4,3 N/mm² a 28 gg. Classificata CSII sec. EN 998-1. Massa volumica dopo essiccazione a 105 °C pari a 1400 kg/m³. Resistenza alla diffusione del vapore μ= 15
MT01 | Intonaco di fondo calce/cemento | Applicazione di intonaco di fondo MT01 a base di cemento, calce aerea, aggregati calcarei, in curva granulometrica da 0 a 1,4 mm. Avente resistenza alla compressione di 3 N/mm² a 28 gg. Classificata CSII sec. EN 998-1. Massa volumica dopo essiccazione a 105 °C pari a 1300 kg/m³, resistenza alla diffusione del vapore μ= 15
MT06 | Intonaco di fondo calce/cemento | Applicazione di intonaco di fondo MT06 a base di cemento, calce aerea, aggregati calcarei, in curva granulometrica da 0 a 1,4 mm. Avente resistenza alla compressione di 3,2 N/mm² a 28 gg. Classificata CSII sec. EN 998-1. Massa volumica dopo essiccazione a 105 °C pari a 1300 kg/m³, resistenza alla diffusione del vapore μ= 15
MT11 | Intonaco di fondo calce/cemento | Applicazione di intonaco di fondo MT11 a base di cemento, calce aerea,fibre, aggregati calcarei, in curva granulometrica da 0 a 1,4 mm. Avente resistenza alla compressione di 2,3 N/mm² a 28 gg. Classificata B1-50-2 sec. EN 998-1. Massa volumica dopo essiccazione a 105 °C pari a 1300 kg/m³, resistenza alla diffusione del vapore μ= 15
Le seguenti informazioni sono il risultato delle nostre attuali esperienze e competenze. L'applicatore deve valutare la piena idoneità del materiale all'impiego previsto,assumendosi ogni responsabilità derivante dall'uso. La MAGIX s.r.l si riserva di effettuare modifiche di ogni tipo senza alcun preavviso. Versione 01_2020
PRODOTTO | DESCRIZIONE | TESTO DI CAPITOLATO
INTOPLASTER | Intonaco di fondo calce/gesso | Applicazione di intonaco di fondo INTOPLASTER a base di gesso, calce aerea, aggregati calcarei, in curva granulometrica da 0 a 1,4 mm. Avente resistenza alla compressione di 3,3 N/mm² a 28 gg. Classificata CSII sec. EN 13279 -1. Massa volumica dopo essiccazione a 105 °C pari a 1300 kg/m³, resistenza alla diffusione del vapore μ= 10
MT07 | Intonaco di finitura calce/cemento | Applicazione di intonaco di finitura MT07 a base di cemento, calce aerea, aggregati calcarei, in curva granulometrica da 0 a 1,0 mm. Avente resistenza alla compressione di 2,5 N/mm² a 28 gg. Classificata CSII sec. EN 998-1. Massa volumica dopo essiccazione a 105 °C pari a 1350 kg/m³, resistenza alla diffusione del vapore μ= 15
MLS | Intonaco di finitura calce/gesso | Applicazione di intonaco di finitura MLS a base di gesso, calce aerea, aggregati calcarei, in curva granulometrica da 0 a 1,0 mm. Avente resistenza alla compressione di 2,0 N/mm² a 28 gg. Classificata B1/50/2 sec. EN 13279-1. Massa volumica dopo essiccazione a 105 °C pari a 1150 kg/m³, resistenza alla diffusione del vapore μ= 10
RTC01 | Intonaco da rasatura calce/cemento | Applicazione di intonaco da rasatura RTC01 a base di cemento, calce aerea, aggregati calcarei, in curva granulometrica da 0 a 0,1 mm. Avente resistenza alla compressione di 1,5 N/mm² a 28 gg. Classificata CSII sec. EN 998-1. Resistenza alla diffusione del vapore μ<15
RTG13 | Intonaco da rasatura calce/gesso | Applicazione di intonaco da rasatura RTG13 a base di gesso, calce aerea, aggregati calcarei, in curva granulometrica da 0 a 0,1 mm. Avente resistenza alla compressione di 4,0 N/mm² a 28 gg. Classificata B1-50-2 sec. EN 13279 -1, resistenza alla diffusione del vapore μ= 7,4
Le seguenti informazioni sono il risultato delle nostre attuali esperienze e competenze. L'applicatore deve valutare la piena idoneità del materiale all'impiego previsto,assumendosi ogni responsabilità derivante dall'uso. La MAGIX s.r.l si riserva di effettuare modifiche di ogni tipo senza alcun preavviso. Versione 01_2020

## MASSETTI
PRODOTTO | DESCRIZIONE | TESTO DI CAPITOLATO
MS250 | Massetto cementizio CT-C25- F7 | Applicazione di massetto premiscelato in polvere composto da cemento ed aggregati calcarei in curva granulometrica da 0 a 2,8 mm. Avente resistenza alla compressione di 25 N/mm² a 28 gg. Classificata CT-C25-F7 sec. EN 13813. Utilizzato per massetti compositi , su strati di separazione con uno spessore minimo di 25 mm di spessore. Viene utilizzato come sottofondo in qualsiasi ambiente con un consumo approssimativo di 20 Kg/mq per cm di spessore
SABBIONE | Massetto cementizio CT-C10- F2 | Applicazione di massetto premiscelato in polvere composto da cemento ed aggregati calcarei in curva granulometrica da 0 a 2,8 mm. Avente resistenza alla compressione di 13 N/mm² a 28 gg. Classificata CT-C10-F2 sec. EN 13813. Utilizzato per massetti compositi , su strati di separazione con uno spessore minimo di 25 mm di spessore. Viene utilizzato come sottofondo in qualsiasi ambiente con un consumo approssimativo di 20 Kg/mq per cm di spessore
AUTOLEVEL | Massetto autolivellante base anidride CA/CT-C25-F5 | Applicazione di massetto autolivellante premiscelato in polvere composto da cementialphasolfati ed aggregati calcarei in curva granulometrica da 0 a 2,8 mm. Avente resistenza alla compressione di 25 N/mm² a 28 gg. Classificata CT/CA-C25-F5 sec. EN 13813. Utilizzato per massetti compositi/galleggianti/radianti ,con uno spessore minimo di 30 mm di spessore sopra il fungo. Viene utilizzato come sottofondo in qualsiasi ambienti con un consumo approssimativo di 17 Kg/mq per cm di spessore
Le seguenti informazioni sono il risultato delle nostre attuali esperienze e competenze. L'applicatore deve valutare la piena idoneità del materiale all'impiego previsto,assumendosi ogni responsabilità derivante dall'uso. La MAGIX s.r.l si riserva di effettuare modifiche di ogni tipo senza alcun preavviso. Versione 01_2020
PRODOTTO | DESCRIZIONE | TESTO DI CAPITOLATO
LIGHT CONCRETE | Sottofondo alleggerito | Applicazione di sottofondo alleggerito cementizio premiscelato composto da cemento ed additivi schiumogeni . Avente resistenza alla compressione di 1,2 N/mm² a 28 gg. Utilizzato come premassetto alleggerito. Densità prodotto fresco 550 Kg/m3 con un coefficiente di conducibilità termica di 0,1 W/mK, classe di infiammabilità (EN13501-1) :A1, spessore minimo 3 cm massimo 20 cm.
MAC525 | Massetto autolivellante base anidride CT-C20-F5 | Applicazione di massetto autolivellante premiscelato in polvere composto da cemento ed aggregati calcarei in curva granulometrica da 0 a 2,8 mm. Avente resistenza alla compressione di 20 N/mm² a 28 gg. Classificata CT-C20-F5 sec. EN 13813. Utilizzato per massetti compositi/galleggianti/radianti ,con uno spessore minimo di 30 mm di spessore sopra il fungo. Viene utilizzato come sottofondo d'interni in qualsiasi ambienti con un consumo approssimativo di 17 Kg/mq per cm di spessore
TERMOMASSETTO | Sottofondo alleggerito | Applicazione di sottofondo alleggerito cementizio premiscelato composto da cemento con perle in EPS . Avente resistenza alla compressione di 1,3 N/mm² a 28 gg. Utilizzato come premassetto alleggerito. Densità prodotto fresco 550 Kg/m3 con un coefficiente di conducibilità termica di 0,085 W/mK, classe di infiammabilità (EN13501-1) :A1, spessore minimo 3 cm.
Le seguenti informazioni sono il risultato delle nostre attuali esperienze e competenze. L'applicatore deve valutare la piena idoneità del materiale all'impiego previsto,assumendosi ogni responsabilità derivante dall'uso. La MAGIX s.r.l si riserva di effettuare modifiche di ogni tipo senza alcun preavviso. Versione 01_2020

## LINEA BIO-RISANAMENTO
PRODOTTO | DESCRIZIONE | TESTO DI CAPITOLATO
NATURAL BIO RINZAFFO | Rinzaffo a base calce idraulica naturale | Applicazione di massetto premiscelato in polvere composto da cemento ed aggregati calcarei in curva granulometrica da 0 a 2,8 mm. Avente resistenza alla compressione di 25 N/mm² a 28 gg. Classificata CT-C25-F7 sec. EN 13813. Utilizzato per massetti compositi , su strati di separazione con uno spessore minimo di 25 mm di spessore. Viene utilizzato come sottofondo in qualsiasi ambiente con un consumo approssimativo di 20 Kg/mq per cm di spessore
NATURAL BIO INTONACO | Intonaco a base calce idraulica naturale | Applicazione di massetto premiscelato in polvere composto da cemento ed aggregati calcarei in curva granulometrica da 0 a 2,8 mm. Avente resistenza alla compressione di 13 N/mm² a 28 gg. Classificata CT-C10-F2 sec. EN 13813. Utilizzato per massetti compositi , su strati di separazione con uno spessore minimo di 25 mm di spessore. Viene utilizzato come sottofondo in qualsiasi ambiente con un consumo approssimativo di 20 Kg/mq per cm di spessore
NATURAL BIO FINITURA | Finitura a base calce idraulica naturale | Applicazione di massetto autolivellante premiscelato in polvere composto da cementialphasolfati ed aggregati calcarei in curva granulometrica da 0 a 2,8 mm. Avente resistenza alla compressione di 25 N/mm² a 28 gg. Classificata CT/CA-C25-F5 sec. EN 13813. Utilizzato per massetti compositi/galleggianti/radianti ,con uno spessore minimo di 30 mm di spessore sopra il fungo. Viene utilizzato come sottofondo in qualsiasi ambienti con un consumo approssimativo di 17 Kg/mq per cm di spessore
NATURAL BIO RASANTE | Rasante a base calce idrata | Applicazione di massetto autolivellante premiscelato in polvere composto da cementialphasolfati ed aggregati calcarei in curva granulometrica da 0 a 2,8 mm. Avente resistenza alla compressione di 25 N/mm² a 28 gg. Classificata CT/CA-C25-F5 sec. EN 13813. Utilizzato per massetti compositi/galleggianti/radianti ,con uno spessore minimo di 30 mm di spessore sopra il fungo. Viene utilizzato come sottofondo in qualsiasi ambienti con un consumo approssimativo di 17 Kg/mq per cm di spessore
NATURAL BIO MALTA | Malta a base calce idraulica naturale M5 | Applicazione di massetto autolivellante premiscelato in polvere composto da cementialphasolfati ed aggregati calcarei in curva granulometrica da 0 a 2,8 mm. Avente resistenza alla compressione di 25 N/mm² a 28 gg. Classificata CT/CA-C25-F5 sec. EN 13813. Utilizzato per massetti compositi/galleggianti/radianti ,con uno spessore minimo di 30 mm di spessore sopra il fungo. Viene utilizzato come sottofondo in qualsiasi ambienti con un consumo approssimativo di 17 Kg/mq per cm di spessore
Le seguenti informazioni sono il risultato delle nostre attuali esperienze e competenze. L'applicatore deve valutare la piena idoneità del materiale all'impiego previsto,assumendosi ogni responsabilità derivante dall'uso. La MAGIX s.r.l si riserva di effettuare modifiche di ogni tipo senza alcun preavviso. Versione 01_2020
PRODOTTO | DESCRIZIONE | TESTO DI CAPITOLATO
BIO RESTORE RINZAFFO | Rinzaffo antisale a base calce idraulica naturale | Applicazione di rinzaffo antisale premiscelato composto da calce idraulica naturale e aggregati calcare in curva granulometrica da 0 a 2,5 mm avente resistenza alla compressione di 8,13 N/mm² a 28 gg.Classificata GP-CSIV sec. EN 998-1. Massa volumica dopo essiccazione a 105 °C pari a 1650 kg/m³. Resistenza alla diffusione del vapore μ= 18,4, Coefficiente di permeabilità al vapore 1,05 -10-11 Kg/m sec Pa
BIO RESTORE INTONACO | Intonaco macroporoso a base calce idraulica naturale | Applicazione di intonaco macroporoso premiscelato composto da calce idraulica naturale e aggregati calcare in curva granulometrica da 0 a 2,5 mm avente resistenza alla compressione di 2,4 N/mm² a 28 gg. Classificata R-CSII sec. EN 998-1. Massa volumica dopo essiccazione a 105 °C pari a 1300 kg/m³. Resistenza alla diffusione del vapore μ= 14,1, Coefficiente di permeabilità al vapore 1,38 -10-11 Kg/m sec Pa, coefficiente di assorbiento d'acqua W24 c= 1,95 KG/m2, Profondità d'assorbimento d'acqua 3 mm, spessore minimo d'applicazione 20 mm
Le seguenti informazioni sono il risultato delle nostre attuali esperienze e competenze. L'applicatore deve valutare la piena idoneità del materiale all'impiego previsto,assumendosi ogni responsabilità derivante dall'uso. La MAGIX s.r.l si riserva di effettuare modifiche di ogni tipo senza alcun preavviso. Versione 01_2020

## ADESIVI
PRODOTTO | DESCRIZIONE | TESTO DI CAPITOLATO
KL01 | Adesivo cementizio C1 | Incollaggio di rivestimenti in ceramica (mono/bicottura) a base di cemento bianco/grigio, sabbia calcarea pregiata, granulometria 1,0 mm, massa volumica 1.250 kg/m³, resistenza a compressione 7 N/mm2 , tempo aperto 20 minuti, adesione a trazione iniziale 0,9 N/mm2. Il collante dovrà essere applicato sul retro della piastrella con il metodo a doppia spalmatura, coprendo l'intera superficie della piastrella.
BINDER | Adesivo cementizio C1T | Incollaggio di rivestimenti in ceramica (mono/bicottura) a base di cemento bianco/grigio, sabbia silicea pregiata, granulometria 0,4 mm, massa volumica 1.450 kg/m³, resistenza a compressione 11,2 N/mm2 , tempo aperto 20 minuti, adesione a trazione iniziale 0,9 N/mm2, scivolamento verticale 0,25 mm. Il collante dovrà essere applicato sul retro della piastrella con il metodo a doppia spalmatura, coprendo l'intera superficie della piastrella.
BINDFLEX | Adesivo cementizio C2TE | Incollaggio di rivestimento con adesivo a base di cemento bianco/grigio, sabbia silicea pregiata, granulometria 0,4 mm, massa volumica 1.250 kg/m³, resistenza a compressione 13,5 N/mm2 , tempo aperto > 30 minuti, adesione a trazione iniziale 1,6 N/mm2 scivolamento verticale 0,165 mm . Il collante dovrà essere applicato sul retro della piastrella con il metodo a doppia spalmatura, coprendo l'intera superficie della piastrella.
BINDFLEX PLUS | Adesivo cementizio C2TE-S1 | Incollaggio di rivestimento con adesivo a base di cemento bianco/grigio, sabbia silicea pregiata, granulometria 0,4 mm, massa volumica 1.200 kg/m³, resistenza a compressione 17,5 N/mm2 , tempo di registrazione > 30 minuti, adesione a trazione iniziale 2,5 N/mm2 scivolamento verticale 0,05 mm, deformabilità . Il collante dovrà essere applicato sul retro della piastrella con il metodo a doppia spalmatura, coprendo l'intera superficie della piastrella.
Le seguenti informazioni sono il risultato delle nostre attuali esperienze e competenze. L'applicatore deve valutare la piena idoneità del materiale all'impiego previsto,assumendosi ogni responsabilità derivante dall'uso. La MAGIX s.r.l si riserva di effettuare modifiche di ogni tipo senza alcun preavviso. Versione 01_2020

## IMPERMEABILIZZANTI
PRODOTTO | DESCRIZIONE | TESTO DI CAPITOLATO
ELASTIC - MIX | Malta cementizia bicomponente | Esecuzione di opere di impermeabilizzazione con malta premiscelata bicomponente a base di cemento, sabbia silicea pregiata in curva granulometrica da 0 a 0,4 mm, massa volumica apparente 1650 Kg/m3, impermeabilità all'acqua in spinta positiva e negativa superata a 1,5 Bar, crack briding a +23 °C di 2,09 mm,allungamento alla rottura 70,97%, modulo elastico 2,09 MPa, massima resistenza a trazione 0,81 MPa. La malta viene applicata in due mani avendo cura di inserire tra le due una rete in fibra di vetro alcalino resistente.
MONOELASTIC | Malta cementizia monocomponente | Esecuzione di opere di impermeabilizzazione con malta premiscelata monocomponente a base di cemento, sabbia silicea pregiata in curva granulometrica da 0 a 0,4 mm, massa volumica apparente 1650 Kg/m3, impermeabilità all'acqua in spinta positiva e negativa superata a 1,5 Bar, crack briding a +23 °C di 1,59 mm,allungamento alla rottura 29,65%, modulo elastico 6,08 MPa, massima resistenza a trazione 2,25 MPa. La malta viene applicata in due mani avendo cura di inserire tra le due una rete in fibra di vetro alcalino resistente.
Le seguenti informazioni sono il risultato delle nostre attuali esperienze e competenze. L'applicatore deve valutare la piena idoneità del materiale all'impiego previsto,assumendosi ogni responsabilità derivante dall'uso. La MAGIX s.r.l si riserva di effettuare modifiche di ogni tipo senza alcun preavviso. Versione 01_2020

## SISTEMA AUTOCLAVATO
PRODOTTO | DESCRIZIONE | TESTO DI CAPITOLATO
KC | Adesivo/Rasante per sistema autoclavato | Applicazione di adesivo/rasante premiscelata in polvere per incollaggio e rasatura di blocchi in calcestruzzo autoclavato, composta da cemento ed aggregati calcarei in curva granulometrica da 0 a 0,6 mm.Avente resistenza alla compressione di 10,4 N/mm² a 28 gg. Classificata CSIV - W0 sec. EN 998-1, e M10 sec. EN 998-2.Massa volumica dopo essiccazione a 105 °C pari a 1350 kg/m³. Resistenza alla diffusione del vapore μ= 15/35.
MRC | Malta da ripristino blocchi in calcestruzzo autoclavato | Applicazione di malta da ripristino p remiscelata in polvere per iripristino di blocchi in in calcestruzzo autoclavato, composta da cemento ed aggregati calcarei in curva granulometrica da 0 a 2,8 mm.Avente resistenza alla compressione di 10,8 N/mm² a 28 gg. Classificata R1 sec. EN 998-1, e M10 sec. EN 998-2.Massa volumica dopo essiccazione a 105 °C pari a 1550 kg/m³. Resistenza alla diffusione del vapore μ= 15/35.
IC | Intonaco di fondo per calcestruzzo autoclavato | Applicazione di intonaco di fondo IC premiscelato in polvere a base di cemento, calce aerea,fibre, aggregati calcarei, in curva granulometrica da 0 a 1,4 mm per l'intonacatura su blocchi in calcestruzzo autoclavato. Avente resistenza alla compressione di 3,5 N/mm² a 28 gg. Classificata GP-CSII-W0 sec. EN 998-1. Massa volumica dopo essiccazione a 105 °C pari a 1300 kg/m³, resistenza alla diffusione del vapore μ= 15/35
Le seguenti informazioni sono il risultato delle nostre attuali esperienze e competenze. L'applicatore deve valutare la piena idoneità del materiale all'impiego previsto,assumendosi ogni responsabilità derivante dall'uso. La MAGIX s.r.l si riserva di effettuare modifiche di ogni tipo senza alcun preavviso. Versione 01_2020
PRODOTTO | DESCRIZIONE | TESTO DI CAPITOLATO
FC | Malta da finitura per calcestruzzo autoclavato | Applicazione di intonaco di finitura FC , finitura di murature in calcestruzzo autoclavato a base di cemento, calce aerea, aggregati calcarei, in curva granulometrica da 0 a 1,0 mm. Avente resistenza alla compressione di 8,9 N/mm² a 28 gg. Classificata CSIV sec. EN 998-1. Massa volumica dopo essiccazione a 105 °C pari a 1200 kg/m³, resistenza alla diffusione del vapore μ= 12
RC | Rasante per calcestruzzo autoclavato | Applicazione di intonaco da rasatura RC, rasatura di intonaci su murature in calcestruzzo aerato a base di gesso, calce aerea, aggregati calcarei, in curva granulometrica da 0 a 0,1 mm. Avente resistenza alla compressione di 8,9 N/mm² a 28 gg. Classificata B1-50-2 sec. EN 13279 -1, resistenza alla diffusione del vapore μ= 7,4, classe di resistenza al fuoco A1.
Le seguenti informazioni sono il risultato delle nostre attuali esperienze e competenze. L'applicatore deve valutare la piena idoneità del materiale all'impiego previsto,assumendosi ogni responsabilità derivante dall'uso. La MAGIX s.r.l si riserva di effettuare modifiche di ogni tipo senza alcun preavviso. Versione 01_2020

## SISTEMA A CAPPOTTO
PRODOTTO | DESCRIZIONE | TESTO DI CAPITOLATO
SK80 | Adesivo/Rasante cementizio per sistema a cappotto | Applicazione di intonaco da rasatura armata su sistemi di isolamento a cappotto a base di cemento, aggregati calcarei, in curva granulometrica da 0 a 0,63 mm. Avente resistenza alla compressione di 8,2 N/mm² a 28 gg. Classificata CSIV sec. EN 998-1. Massa volumica dopo essiccazione a 105 °C pari a 1200 kg/m³, resistenza alla diffusione del vapore μ= 12, coefficiente di conducibilità termica 0,4 W/mK
TERMOINTONACO | Intonaco cementizio termocoibente | Applicazione di intonaco termocoibente per sistema a cappotto a base dicemento, aggregati calcarei,perle in EPS in curva granulometrica da 0 a 2,5 mm. Avente resistenza alla compressione di 1,3 N/mm² a 28 gg. Classificata CSIV sec. EN 998 -1, resistenza alla diffusione del vapore μ= 5/15, classe di resistenza al fuoco A1, coefficiente di conducibilità termica 0,085 W/mk
Le seguenti informazioni sono il risultato delle nostre attuali esperienze e competenze. L'applicatore deve valutare la piena idoneità del materiale all'impiego previsto,assumendosi ogni responsabilità derivante dall'uso. La MAGIX s.r.l si riserva di effettuare modifiche di ogni tipo senza alcun preavviso. Versione 01_2020

## MALTE SPECIALI
PRODOTTO | DESCRIZIONE | TESTO DI CAPITOLATO
BOND B/G | Legante bianco/grigio | Applicazione di legante idraulico a base di cemento bianco/grigio, in curva granulometrica da 0 a 0,1 mm. Avente resistenza alla compressione di 35,3 N/mm² a 28 gg classe di resistenza al fuoco A1 Massa volumica pari a 1050 kg/m³
BOND RAPIDO | Legante rapido | Applicazione di legante idraulico a presa rapida a base di cemento grigio, in curva granulometrica da 0 a 0,1 mm. Avente resistenza alla compressione di 26,2 N/mm² a 28 gg.classe di resistenza al fuoco A1
RF510 | Intonaco cementizio antincendio | Applicazione di intonaco antincendio a base di cemento,inerti alleggeriti, aggregati calcarei, in curva granulometrica da 0 a 1,4 mm. Avente resistenza alla compressione di 3 N/mm² a 28 gg. Classificata CSII sec. EN 998 -1, resistenza alla diffusione del vapore μ= 15, classe di resistenza al fuoco EI 120, coefficiente di conducibilità termica 0,45 W/mk.Massa volumica pari a 850 kg/m³.
Le seguenti informazioni sono il risultato delle nostre attuali esperienze e competenze. L'applicatore deve valutare la piena idoneità del materiale all'impiego previsto,assumendosi ogni responsabilità derivante dall'uso. La MAGIX s.r.l si riserva di effettuare modifiche di ogni tipo senza alcun preavviso. Versione 01_2020